## RawData
Date | Time | InstanceName | User | MeasStat | MachStat | Snr | Voc | Isc | Pmax | Vpmax | Ipmax | Rs | Rsh | FF | Eff | Tdut | Gavg | LTI | Class | ClassBin | Fcp | FcsCC | FcsMC | Fcv
2025-04-24 | 16:04 | TeraSlate L | eng - ENGINEER | Ok | Ok | FuE 1016 | 32.91 | 6.205 | 164.858 | 27.722 | 5.947 | 0.4062 | 259.0845 | 80.7276 | 13.6359 | 26.1 | 1000.9 | 0.0007 | N/A - C-Ware - 31016375 TeraSlate Black 6DL-225 | N/A | 0.996 | 0.9726 | 0.9558 | 0.9979
2025-04-24 | 16:06 | TeraSlate L | eng - ENGINEER | Ok | Ok | FuE 1008 | 33.248 | 8.022 | 211.603 | 27.715 | 7.635 | 0.3473 | 204.9439 | 79.34 | 17.5023 | 26.3 | 1000.9 | 0.001 | N/A - C-Ware - 31016375 TeraSlate Black 6DL-225 | N/A | 0.996 | 0.9726 | 0.9558 | 0.9979
2025-04-24 | 16:08 | TeraSlate L | eng - ENGINEER | Ok | Ok | FuE 1017 | 32.886 | 6.092 | 161.915 | 27.69 | 5.847 | 0.4141 | 292.6814 | 80.8203 | 13.3924 | 26.6 | 1000.8 | 0.0006 | N/A - C-Ware - 31016375 TeraSlate Black 6DL-225 | N/A | 0.996 | 0.9726 | 0.9558 | 0.9979
2025-10-02 | 10:55 | TERRASLATE L | eng - ENGINEER | Ok | Ok | FuE 1017 | 32.697 | 6.109 | 160.582 | 27.372 | 5.867 | 0.4282 | 411.8469 | 80.3971 | 13.2822 | 23.5 | 1000.1 | 0.0007 | N/A - C-Ware - 31016375 TeraSlate Black 6DL-225 | N/A | 0.9949 | 0.971 | 0.9547 | 0.9981
2025-10-02 | 10:56 | TERRASLATE L | eng - ENGINEER | Ok | Ok | FuE 1016 | 32.717 | 6.207 | 163.342 | 27.384 | 5.965 | 0.4253 | 336.3589 | 80.4291 | 13.5105 | 23.4 | 1000.2 | 0.0009 | N/A - C-Ware - 31016375 TeraSlate Black 6DL-225 | N/A | 0.9949 | 0.971 | 0.9547 | 0.9981
2025-10-02 | 10:57 | TERRASLATE L | eng - ENGINEER | Ok | Ok | FuE 1008 | 33.074 | 8.048 | 210.011 | 27.369 | 7.673 | 0.3653 | 302.6838 | 78.8995 | 17.3707 | 23.5 | 1000.3 | 0.0008 | N/A - C-Ware - 31016375 TeraSlate Black 6DL-225 | N/A | 0.9949 | 0.971 | 0.9547 | 0.9981

## Data Results DH1000
|  | Initial Measurement | [6 empty] | Initial Visual Inspection Evaluation | Electroluminescence images evaluation (Initial) |  | Wet Leakage Current Test (Initial)
Chamber Name | Flash Test Date | Serial number | Pmax (W) | Vmpp (V) | Impp (A) | Voc (V) | Isc | FF (%) | Comments | Number of Cell Cracks | Additional Attributes | Result Initial WL in Gohm
DH1000 | 2025-04-22 | FuE 1016 | 164.858 | 27.722 | 5.947 | 32.91 | 6.205 | 80.7276
DH1000 | 2025-04-22 | FuE 1008 | 211.726 | 27.719 | 7.638 | 33.254 | 8.022 | 79.3714
DH1000 | 2025-04-24 | FuE 1017 | 161.915 | 27.69 | 5.847 | 32.886 | 6.092 | 80.8203
|  | Initial Measurement | [6 empty] | Initial Visual Inspection Evaluation | Electroluminescence images evaluation (Initial) |  | Wet Leakage Current Test
Chamber Name | Flash Test Date | Serial number | Pmax (W) | Vmpp (V) | Impp (A) | Voc (V) | Isc | FF (%) | Comments | Number of Cell Cracks | Additional Attributes | Result Initial WL in Gohm
DH1000 | 2025-10-02 | FuE 1016 | 163.342 | 27.384 | 5.965 | 32.717 | 6.207 | 80.4291
DH1000 | 2025-10-02 | FuE 1008 | 210.011 | 27.369 | 7.673 | 33.074 | 8.048 | 78.8995
DH1000 | 2025-10-02 | FuE 1017 | 160.582 | 27.372 | 5.867 | 32.697 | 6.109 | 80.3971
Degradation Results
|  | Serial number | Pmax (W) | Vmpp (V) | Impp (A) | Voc (V) | Isc | FF | Comments
|  | FuE 1016 | -0.9196% | -1.219% | 0.3027% | -0.5864% | 0.03223% | -0.3698% | Passed
|  | FuE 1008 | -0.81% | -1.263% | 0.4582% | -0.5413% | 0.3241% | -0.5945% | Passed
|  | FuE 1017 | -0.8233% | -1.148% | 0.3421% | -0.5747% | 0.2791% | -0.5236% | Passed

## EL and Visual
1IEC
Description | Chamber Name | Serial number | EL Intial | PHOTO LINK | Visual Initial | EL Final | Visual Final | Visual Final | Visual Final - CC Imprints more visible
TS-FLAIR - Wolbring - GBS Sat | DH1000 | FuE 1016 | #VALUE! | FuE 1016 |  | #VALUE!
TS-FLAIR - Wolbring - GBS Sat | DH1000 | FuE 1008 | #VALUE! | FuE 1008 |  | #VALUE!
TS-FLAIR - Wolbring - GBS Sat | DH1000 | FuE 1017 | #VALUE! | FuE 1017 |  | #VALUE!